## 新能源系列（DB98KJ系列）
湖南地博光学材料有限公司 出货检验报告
客户名称 |  | 华美 |  |  | 料 号 |  |  | 规格 | 0.5*420*300 |  | 品名 | DB98KJ(44001) |  |  |  | 实物出货的规格
生产日期 |  | 20260113 |  | 检验日期 | 20260115 |  | 批次号 | 20260113 |  | 数量 | 10R |  | 抽检 | 3R |  | 抽样比例
一、外观检验
No. | 外观检验项目 |  |  |  | 检验基准 | 检验工具/方法 |  | 抽样方案 |  | 样本数 |  | 检验成绩 |  | 判定
1 | 颜色、表面褶皱、划伤等； |  |  |  | SIP | 目视比对样品 |  | AQL/0.65 |  | CR： 0 |  | C= 0 |  | ok
2 | 外观有无溢胶残胶油污等； |  |  |  | SIP | 目视比对样品 |  |  |  | MA： 0 |  | C= 0 |  | ok
3 | 外观有无毛边变形等； |  |  |  | SIP | 目视比对样品 |  |  |  | MI： 0 |  | C= 0 |  | ok
二、尺寸检验 | [15 empty] | 抽检数量<5时按照实际填写；>5按照5组进行填写
NO. | 检验项目 |  | 标准值 |  | 测量工具 | 检验样本&结果 |  |  |  |  | 判定 | 备注
[6 empty] | 1 | 2 | 3 | 4 | 5 |  |  |  |  | 参考值
1 | 厚度 |  | 0.500±0.025mm |  | 千分尺 | 0.502 | 0.498 | 0.498 | 0.506 | 0.502 | OK |  |  |  | T≤0.125mm ； ±15% 0.125＜T≤0.25mm ； ±10% 0.25＜T≤0.5mm ； ± 5% 0.5＜T≤1.0mm ； ± 3% 1.0＜T≤2.5mm ； ± 2% 2.5＜T≤3mm ； ± 1% | T：厚度（公差值）
2 | 宽度 |  | 420+3mm |  | 钢尺 | 420 | 420 | 420 | 420 | 420 | OK |  |  |  | ﹢3mm/-0mm | 不包含小数位
3 | 长度 |  | 300﹢3m |  | 计米器 | 300 | 300 | 300 | 300 | 300 | OK |  |  |  | ﹢3m/-0m | 不包含小数位
三、性能检测
NO. | 检验项目 |  | 标准值 |  | 测量工具 | 检验样本&结果 |  |  |  |  | 判定 | 备注
[6 empty] | 1 | 2 | 3 | 4 | 5 |  |  |  |  | 参考值 |  |  | R√
1 | 密度 |  | 1.2±0.1g/cm3 |  | 电子天平 | 1.2 | 1.2 | 1.2 | 1.2 | 1.2 | OK |  |  |  | 固定1.2
2 | 介电强度 |  | T＜0.5mm ； ≥50KV/mm |  | 介电强度测试仪 | OK | OK | OK | OK | OK | OK |  |  |  | 填“OK”
0.5≤T ≤1.0mm ； ≥30KV/mm
＞1.0mm； ≥15KV/mm
3 | 绝缘电阻 |  | ≥500MΩ（1000V DC/60s） |  | 绝缘电阻测试仪 | OK | OK | OK | OK | OK | OK |  |  |  | 填“OK”
4 | 耐压漏电流 |  | ≤0.1mA （6KV DC） |  | 耐电压测试仪 | OK | OK | OK | OK | OK | OK |  |  |  | 填“OK”
5 | 达因值 |  | ≥32 |  | 达因笔 | 34 | 34 | 34 | 36 | 36 | OK |  |  |  | 填34、36任一整数 | 34，34任意选
6 | 拉伸强度 |  | ≥55MPa |  | 拉力测试机 | 65.509 | 63.292 | 65.881 | 59.334 | 69.219 | OK |  |  |  | 56-70 | 可以带3位数 | 也可以带1位或者2位
7 | 断裂伸长率 |  | ≥80% |  |  | 138.581 | 125.378 | 133.244 | 144.112 | 150.286 | OK |  |  |  | 100-160 | 可以带3位数
8 | 拉伸模量 |  | ≥1100MPa |  |  | 1692.919 | 1869.262 | 1530.74 | 1556.199 | 1642.243 | OK | 片材取样样条测试 |  |  | 1500-2100 | 可以带3位数
9 | 吸水率 |  | ≤0.35% |  | 电子天平 | 0.001% | 0.003% | 0.003% | 0.001% | 0.003% | OK |  |  |  | 0-0.005 | 5可以选择
10 | 热收缩率 |  | ≤1.0% |  | 烤箱/卡尺 | 0.03% | 0.03% | 0.03% | 0.04% | 0.04% | OK |  |  |  | 0-0.05 | 5可以选择
11 | 阻燃等级 |  | T≤0.25mm VTM-0 |  | 1、阻燃测试箱 2、秒表 3、脱脂棉 | V0 | V0 | V0 | V0 | V0 | OK |  |  |  | T≤0.25mm VTM-0//T＞0.25 V0
|  |  | T＞0.25 V0 | [11 empty] | T≤0.25mm VTM-0//T＞0.25 V0
12 | 有害物质 |  | ROHS |  | 外测报告 | A2250314205101001C试验报告有效期：2025.05.15至2026.05.14日。 |  |  |  |  | OK |  |  |  |  | 按系列区分报告
|  |  | REACH |  | 外测报告 | A2250447875101002C试验报告有效期：2025.07.01至2026.06.30日。 |  |  |  |  | OK
四、外包装检验
No. | 检验项目 | [5 empty] | 检验结果 |  | 判定 | 备注
1 | 外包装纸箱有无变形、破损，标签是否正确； | [5 empty] | 符合 |  | ok
最终判定： √合格 □不合格
备注 | [8 empty] | 核准 |  | 审核 |  | 检验员 |  | 这个品质章若是电子稿则需要，若打印出来则不需要
表单号：DB-QA-034

## 抽样比例
出货数量 | 抽样数量
1 | 1
2-8 | 2
9-15 | 3
16-25 | 5
26-50 | 8
51-90 | 13
91-150 | 20
151-280 | 32
281-500 | 50
501-1200 | 80
1201-3200 | 125
3201-10000 | 200
10001-35000 | 315
35001-150000 | 500
150001-50000 | 800
500001及其以上 | 1250

## 常规系列
湖南地博光学材料有限公司 出货检验报告
客户名称 |  |  |  | 料 号 |  |  | 规格 |  |  | 品名
生产日期 |  |  | 检验日期 |  |  | 批次号 |  |  | 数量 |  |  | 抽检
一、外观检验
No. | 外观检验项目 |  |  | 检验基准 | 检验工具/方法 |  | 抽样方案 |  | 样本数 |  | 检验成绩 |  | 判定
1 | 颜色、表面褶皱、划伤等； |  |  | SIP | 目视比对样品 |  | AQL/0.65 |  | CR： 0 |  | C= 0 |  | ok
2 | 外观有无溢胶残胶油污等； |  |  | SIP | 目视比对样品 |  |  |  | MA： 0 |  | C= 0 |  | ok
3 | 外观有无毛边变形等； |  |  | SIP | 目视比对样品 |  |  |  | MI： 0 |  | C= 0 |  | ok
二、尺寸检验
NO. | 检验项目 | 标准值 |  | 测量工具 | 检验样本&结果 |  |  |  |  | 判定 | 备注 |  |  | 参考值 | 抽检数量<5时按照实际填写；>5按照5组进行填写
[5 empty] | 1 | 2 | 3 | 4 | 5
1 | 厚度 |  |  | 千分尺 | [5 empty] | OK |  |  |  | T≤0.125mm ； ±15% 0.125＜T≤0.25mm ； ±10% 0.25＜T≤0.5mm ； ± 5% 0.5＜T≤1.0mm ； ± 3% 1.0＜T≤2.5mm ； ± 2% 2.5＜T≤3mm ； ± 1% | T：厚度（公差值）
2 | 宽度 |  |  | 钢尺 | [5 empty] | OK |  |  |  | ﹢3mm/-0mm | 不包含小数位
3 | 长度 |  |  | 计米器 | [5 empty] | OK |  |  |  | ﹢3m/-0m | 不包含小数位
三、性能检测 | [16 empty] | R√
NO. | 检验项目 | 标准值 |  | 测量工具 | 检验样本&结果 |  |  |  |  | 判定 | 备注 |  |  | 参考值
[5 empty] | 1 | 2 | 3 | 4 | 5
1 | 密度 | 1.2±0.1g/cm3 |  | 电子天平 | [5 empty] | OK |  |  |  | 固定1.2
2 | 介电强度 | T＜0.5mm ； ≥50KV/mm |  | 介电强度测试仪 | OK | OK | OK | OK | OK | OK |  |  |  | 填“OK”
0.5≤T ≤1.0mm ； ≥30KV/mm
＞1.0mm； ≥15KV/mm
3 | 绝缘电阻 | ≥500MΩ（1000V DC/60s） |  | 绝缘电阻测试仪 | OK | OK | OK | OK | OK | OK |  |  |  | 填“OK”
4 | 耐压漏电流 | ≤0.1mA （6KV DC） |  | 耐电压测试仪 | OK | OK | OK | OK | OK | OK |  |  |  | 填“OK”
5 | 达因值 | ≥32 |  | 达因笔 | [5 empty] | OK |  |  |  | 填34、36任一整数 | 34，34任意选
6 | 拉伸强度 | ≥50MPa |  | 拉力测试机 | [5 empty] | OK |  |  |  | 55-70 | 可以带3位数 | 也可以带1位或者2位
7 | 断裂伸长率 | ≥80% | [7 empty] | OK |  |  |  | 90-150 | 可以带3位数
8 | 拉伸模量 | ≥1100MPa | [7 empty] | OK | 片材取样样条测试 |  |  | 1500-2100 | 可以带3位数
9 | 吸水率 | ≤0.35% |  | 电子天平 | [5 empty] | OK |  |  |  | 0-0.005 | 5可以选择
10 | 热收缩率 | ≤1.0% |  | 烤箱/卡尺 | [5 empty] | OK |  |  |  | 0-0.05 | 5可以选择
四、外包装检验
No. | 检验项目 |  |  |  |  | 检验结果 |  | 判定 | 备注
1 | 外包装纸箱有无变形、破损，标签是否正确； |  |  |  |  | 符合 |  | ok
最终判定： þ合格 □不合格
备注 | [7 empty] | 核准 |  | 审核 |  | 检验员
表单号：DB-QA-034

## 再生系列
湖南地博光学材料有限公司 出货检验报告
客户名称 |  |  |  | 料 号 |  |  | 规格 |  |  | 品名
生产日期 |  |  | 检验日期 |  |  | 批次号 |  |  | 数量 |  |  | 抽检
一、外观检验
No. | 外观检验项目 |  |  | 检验基准 | 检验工具/方法 |  | 抽样方案 |  | 样本数 |  | 检验成绩 |  | 判定
1 | 颜色、表面褶皱、划伤等； |  |  | SIP | 目视比对样品 |  | AQL/0.65 |  | CR： 0 |  | C= 0 |  | ok
2 | 外观有无溢胶残胶油污等； |  |  | SIP | 目视比对样品 |  |  |  | MA： 0 |  | C= 0 |  | ok
3 | 外观有无毛边变形等； |  |  | SIP | 目视比对样品 |  |  |  | MI： 0 |  | C= 0 |  | ok
二、尺寸检验
NO. | 检验项目 | 标准值 |  | 测量工具 | 检验样本&结果 |  |  |  |  | 判定 | 备注
[5 empty] | 1 | 2 | 3 | 4 | 5
1 | 厚度 |  |  | 千分尺 | [5 empty] | OK
2 | 宽度 |  |  | 钢尺 | [5 empty] | OK
3 | 长度 |  |  | 计米器 | [5 empty] | OK
三、性能检测
NO. | 检验项目 | 标准值 |  | 测量工具 | 检验样本&结果 |  |  |  |  | 判定 | 备注
[5 empty] | 1 | 2 | 3 | 4 | 5
1 | 密度 | 1.2±0.1g/cm3 |  | 电子天平 | [5 empty] | OK
2 | 介电强度 | T＜0.5mm ； ≥50KV/mm |  | 介电强度测试仪 | OK | OK | OK | OK | OK | OK
0.5≤T ≤1.0mm ； ≥30KV/mm
＞1.0mm； ≥15KV/mm
3 | 绝缘电阻 | ≥500MΩ（1000V DC/60s） |  | 绝缘电阻测试仪 | OK | OK | OK | OK | OK | OK
4 | 耐压漏电流 | ≤0.1mA （6KV DC） |  | 耐电压测试仪 | OK | OK | OK | OK | OK | OK
5 | 达因值 | ≥32 |  | 达因笔 | [5 empty] | OK
6 | 拉伸强度 | ≥45MPa |  | 拉力测试机 | [5 empty] | OK |  |  |  | 45-60
7 | 断裂伸长率 | ≥75% | [7 empty] | OK |  |  |  | 90-150
8 | 拉伸模量 | ≥1100MPa | [7 empty] | OK | 片材取样样条测试
9 | 吸水率 | ≤0.35% |  | 电子天平 | [5 empty] | OK
10 | 热收缩率 | ≤1.0% |  | 烤箱/卡尺 | [5 empty] | OK
四、外包装检验
No. | 检验项目 |  |  |  |  | 检验结果 |  | 判定 | 备注
1 | 外包装纸箱有无变形、破损，标签是否正确； |  |  |  |  | 符合 |  | ok
最终判定： þ合格 □不合格
备注 | [7 empty] | 核准 |  | 审核 |  | 检验员
表单号：DB-QA-034

## 不含PFAS系列
湖南地博光学材料有限公司 出货检验报告
客户名称 |  |  |  | 料 号 |  |  | 规格 |  |  | 品名
生产日期 |  |  | 检验日期 |  |  | 批次号 |  |  | 数量 |  |  | 抽检
一、外观检验
No. | 外观检验项目 |  |  | 检验基准 | 检验工具/方法 |  | 抽样方案 |  | 样本数 |  | 检验成绩 |  | 判定
1 | 颜色、表面褶皱、划伤等； |  |  | SIP | 目视比对样品 |  | AQL/0.65 |  | CR： 0 |  | C= 0 |  | ok
2 | 外观有无溢胶残胶油污等； |  |  | SIP | 目视比对样品 |  |  |  | MA： 0 |  | C= 0 |  | ok
3 | 外观有无毛边变形等； |  |  | SIP | 目视比对样品 |  |  |  | MI： 0 |  | C= 0 |  | ok
二、尺寸检验
NO. | 检验项目 | 标准值 |  | 测量工具 | 检验样本&结果 |  |  |  |  | 判定 | 备注
[5 empty] | 1 | 2 | 3 | 4 | 5
1 | 厚度 |  |  | 千分尺 | [5 empty] | OK
2 | 宽度 |  |  | 钢尺 | [5 empty] | OK
3 | 长度 |  |  | 计米器 | [5 empty] | OK
三、性能检测
NO. | 检验项目 | 标准值 |  | 测量工具 | 检验样本&结果 |  |  |  |  | 判定 | 备注
[5 empty] | 1 | 2 | 3 | 4 | 5
1 | 密度 | 1.2±0.1g/cm3 |  | 电子天平 | [5 empty] | OK
2 | 介电强度 | T＜0.5mm ； ≥50KV/mm |  | 介电强度测试仪 | OK | OK | OK | OK | OK | OK
0.5≤T ≤1.0mm ； ≥30KV/mm
＞1.0mm； ≥15KV/mm
3 | 绝缘电阻 | ≥500MΩ（1000V DC/60s） |  | 绝缘电阻测试仪 | OK | OK | OK | OK | OK | OK
4 | 耐压漏电流 | ≤0.1mA （6KV DC） |  | 耐电压测试仪 | OK | OK | OK | OK | OK | OK
5 | 达因值 | ≥32 |  | 达因笔 | [5 empty] | OK
6 | 拉伸强度 | ≥50MPa |  | 拉力测试机 | [5 empty] | OK
7 | 断裂伸长率 | ≥80% | [7 empty] | OK
8 | 拉伸模量 | ≥1100MPa | [7 empty] | OK | 片材取样样条测试
9 | 吸水率 | ≤0.35% |  | 电子天平 | [5 empty] | OK
10 | 热收缩率 | ≤1.0% |  | 烤箱/卡尺 | [5 empty] | OK
四、外包装检验
No. | 检验项目 |  |  |  |  | 检验结果 |  | 判定 | 备注
1 | 外包装纸箱有无变形、破损，标签是否正确； |  |  |  |  | 符合 |  | ok
最终判定： þ合格 □不合格
备注 | [7 empty] | 核准 |  | 审核 |  | 检验员
表单号：DB-QA-034

## DB6加厚系列
湖南地博光学材料有限公司 出货检验报告
客户名称 |  |  |  | 料 号 | DB6311 |  | 规格 |  |  | 品名
生产日期 |  |  | 检验日期 |  |  | 批次号 |  |  | 数量 |  |  | 抽检
一、外观检验
No. | 外观检验项目 |  |  | 检验基准 | 检验工具/方法 |  | 抽样方案 |  | 样本数 |  | 检验成绩 |  | 判定
1 | 颜色、表面褶皱、划伤等； |  |  | SIP | 目视比对样品 |  | AQL/0.65 |  | CR： 0 |  | C= 0 |  | ok
2 | 外观有无溢胶残胶油污等； |  |  | SIP | 目视比对样品 |  |  |  | MA： 0 |  | C= 0 |  | ok
3 | 外观有无毛边变形等； |  |  | SIP | 目视比对样品 |  |  |  | MI： 0 |  | C= 0 |  | ok
二、尺寸检验
NO. | 检验项目 | 标准值 |  | 测量工具 | 检验样本&结果 |  |  |  |  | 判定 | 备注
[5 empty] | 1 | 2 | 3 | 4 | 5
1 | 厚度 | 1.5mm±0.045mm |  | 千分尺 | 1.503 | 1.502 | 1.502 | 1.503 | 1.504 | OK
2 | 宽度 | 930mm±3mm |  | 钢尺 | 930 | 930 | 930 | 930 | 930 | OK
3 | 长度 | 1000mm±3mm |  | 计米器 | 1000 | 1000 | 1000 | 1000 | 1000 | OK
三、性能检测
NO. | 检验项目 | 标准值 |  | 测量工具 | 检验样本&结果 |  |  |  |  | 判定 | 备注
[5 empty] | 1 | 2 | 3 | 4 | 5
1 | 密度 | 1.2±0.1g/cm3 |  | 电子天平 | 1.2 | 1.2 | 1.2 | 1.2 | 1.2 | OK
2 | 达因值 | ≥34 |  | 达因笔 | 34 | 34 | 36 | 36 | 34 | OK
3 | 透光率 | >89% |  | 透光度雾度测试仪 | 92% | 94% | 92% | 94% | 95% | OK
4 | 雾度 | <0.5% |  |  | 0.004% | 0.005% | 0.003% | 0.004% | 0.002% | OK
5 | 拉伸强度 | ≥55MPa |  | 拉力测试机 | 60.056 | 61.396 | 60.53 | 60.021 | 61.689 | OK
6 | 断裂伸长率 | ≥75% |  |  | 111.532 | 112.796 | 110.445 | 111.876 | 110.079 | OK
7 | 吸水率 | ≤0.35% |  | 电子天平 | 0.003 | 0.004 | 0.004 | 0.005 | 0.003 | OK
四、外包装检验
No. | 检验项目 |  |  |  |  | 检验结果 |  | 判定 | 备注
1 | 外包装纸箱有无变形、破损，标签是否正确； |  |  |  |  | 符合 |  | ok
最终判定： þ合格 □不合格
备注 | [7 empty] | 核准 |  | 审核 |  | 检验员
表单号：DB-QA-034

## DB8加厚系列
湖南地博光学材料有限公司 出货检验报告
客户名称 |  |  |  |  | 料 号 | DB8811 |  | 规格 |  |  | 品名 |  |  |  | 实物出货的规格
生产日期 |  | 20260301 |  | 检验日期 | 20260303 |  | 批次号 | 20260301 |  | 数量 |  |  | 抽检 |  | 抽样比例
一、外观检验
No. | 外观检验项目 |  |  |  | 检验基准 | 检验工具/方法 |  | 抽样方案 |  | 样本数 |  | 检验成绩 |  | 判定
1 | 颜色、表面褶皱、划伤等； |  |  |  | SIP | 目视比对样品 |  | AQL/0.65 |  | CR： 0 |  | C= 0 |  | ok
2 | 外观有无溢胶残胶油污等； |  |  |  | SIP | 目视比对样品 |  |  |  | MA： 0 |  | C= 0 |  | ok
3 | 外观有无毛边变形等； |  |  |  | SIP | 目视比对样品 |  |  |  | MI： 0 |  | C= 0 |  | ok
二、尺寸检验 | [14 empty] | 抽检数量<5时按照实际填写；>5按照5组进行填写
NO. | 检验项目 |  | 标准值 |  | 测量工具 | 检验样本&结果 |  |  |  |  | 判定 | 备注
[6 empty] | 1 | 2 | 3 | 4 | 5
1 | 厚度 |  | 1.5mm±0.045mm |  | 千分尺 | 1.503 | 1.502 | 1.502 | 1.503 | 1.504 | OK |  |  |  | 厚度 | ±3%
2 | 宽度 |  | 930mm±3mm |  | 钢尺 | 930 | 930 | 930 | 930 | 930 | OK |  |  |  | 宽度 | ±3mm
3 | 长度 |  | 1000mm±3mm |  | 计米器 | 1000 | 1000 | 1000 | 1000 | 1000 | OK |  |  |  | 长度 | ±3mm
三、性能检测
NO. | 检验项目 |  | 标准值 |  | 测量工具 | 检验样本&结果 |  |  |  |  | 判定 | 备注
[6 empty] | 1 | 2 | 3 | 4 | 5
1 | 密度 |  | 1.2±0.1g/cm3 |  | 电子天平 | 1.2 | 1.2 | 1.2 | 1.2 | 1.2 | OK |  |  |  | 固定1.2
2 | 达因值 |  | ≥34 |  | 达因笔 | 34 | 34 | 36 | 36 | 34 | OK |  |  |  | 填34、36任一整数
3 | 透光率 |  | >89% |  | 透光度雾度测试仪 | 92% | 94% | 92% | 94% | 95% | OK |  |  |  | 89%＜值＜100% |  | 可以带3位小数
4 | 雾度 |  | <0.5% |  |  | 0.004% | 0.005% | 0.003% | 0.004% | 0.002% | OK |  |  |  | 0.1%＜值
5 | 拉伸强度 |  | ≥55MPa |  | 拉力测试机 | 60.056 | 61.396 | 60.53 | 60.021 | 61.689 | OK |  |  |  | 60-75 |  | 可以带3位数
6 | 断裂伸长率 |  | ≥75% |  |  | 111.532 | 112.796 | 110.445 | 111.876 | 110.079 | OK |  |  |  | 90-150 |  | 可以带3位数
7 | 吸水率 |  | ≤0.35% |  | 电子天平 | 0.003 | 0.004 | 0.004 | 0.005 | 0.003 | OK |  |  |  | 0-0.005 |  | 5可以选择
四、外包装检验
No. | 检验项目 | [5 empty] | 检验结果 |  | 判定 | 备注
1 | 外包装纸箱有无变形、破损，标签是否正确； | [5 empty] | 符合 |  | ok
最终判定： þ合格 □不合格
备注 | [8 empty] | 核准 |  | 审核 |  | 检验员
表单号：DB-QA-034

## 复合板系列
湖南地博光学材料有限公司 出货检验报告
客户名称 |  |  | 规格 |  |  | 品名 |  |  | 数量
生产日期 |  |  | 检验日期 |  |  | 批次号 |  |  | 抽检数量
一、外观检验
No. | 外观检验项目 |  | 检验基准 | 检验工具/方法 |  | 抽样方案 |  | 样本数 |  | 检验成绩 |  | 判定
1 | 颜色、表面褶皱、划伤等； |  | SIP | 目视比对样品 |  | AQL/0.65 |  | CR： 1 pcs |  | C= 0 pcs |  | ok
2 | 外观有无溢胶残胶油污等； |  | SIP | 目视比对样品 |  |  |  | MA： 1 pcs |  | C= 0 pcs |  | ok
3 | 外观有无毛边变形等； |  | SIP | 目视比对样品 |  |  |  | MI： 1 pcs |  | C= 0 pcs |  | ok
二、尺寸检验
NO. | 检验项目 | 标准值 | 测量工具 | 检验样本&结果 |  |  |  |  | 判定 | 备注
|  |  |  | 1 | 2 | 3 | 4 | 5
1 | 厚度 |  | 千分尺
2 | PMMA厚度 |  | 金相显微镜
3 | 宽度 |  | 钢尺
4 | 长度 |  | 计米器
三、性能检测
NO. | 检验项目 | 标准值 | 测量工具 | 检验样本&结果 |  |  |  |  | 判定 | 备注
|  |  |  | 1 | 2 | 3 | 4 | 5
1 | 密度 | 1.2±0.1g/cm3 | 电子天平
2 | 达因值 | ≥34 | 达因笔
3 | 透光率 | >90% | 透光度雾度测试仪
4 | 雾度 | <0.5%
5 | UV透过率（抗UV） | T≤0.55mm 355波长：＜0.1%； 390波长：＜60%； | 分光光度计
T＞0.55mm 355波长：＜0.1%； 380波长：＜10%；
6 | 铅笔硬度 | PMMA：F | 电动铅笔硬度计
7 |  | PC：2B
8 | 落球测试 | SIP | 钢球跌落试验机
9 | 冲击强度 | SIP | 牢坚固落球冲击试验机
10 | 翘曲 | SIP | 塞尺
11 | 保护膜 粘度 | PE绿膜（g/25mm) SIP | 万能拉力测试机
白膜(g/25mm) SIP
四、外包装检验
No. | 检验项目 |  |  |  | 检验结果 |  | 判定 | 备注
1 | 外包装纸箱有无变形、破损，标签是否正确； |  |  |  | 符合 |  | ok
最终判定： þ合格 □不合格
备注 | [6 empty] | 核准 |  | 审核 |  | 检验员
表单号：DB-QA-034

## 淋涂加硬板
湖南地博光学材料有限公司 出货检验报告
客户名称 |  |  | 规格 |  |  | 品名 |  |  | 数量
生产日期 |  |  | 检验日期 |  |  | 批次号 |  |  | 抽检数量
一、外观检验
No. | 外观检验项目 |  | 检验基准 | 检验工具/方法 |  | 抽样方案 |  | 样本数 |  | 检验成绩 |  | 判定
1 | 颜色、表面褶皱、划伤等； |  | SIP | 目视比对样品 |  | AQL/0.65 |  | CR： 1 pcs |  | C= 0 pcs |  | ok
2 | 外观有无溢胶残胶油污等； |  | SIP | 目视比对样品 |  |  |  | MA： 1 pcs |  | C= 0 pcs |  | ok | 在·
3 | 外观有无毛边变形等； |  | SIP | 目视比对样品 |  |  |  | MI： 1 pcs |  | C= 0 pcs |  | ok
二、尺寸检验
NO. | 检验项目 | 标准值 | 测量工具 | 检验样本&结果 |  |  |  |  | 判定 | 备注
|  |  |  | 1 | 2 | 3 | 4 | 5
1 | 厚度 |  | 千分尺
2 | PMMA厚度 |  | 金相显微镜
3 | 淋涂膜厚 |  | 金相显微镜
4 | 宽度 |  | 钢尺
5 | 长度 |  | 计米器
三、性能检测
NO. | 检验项目 | 标准值 | 测量工具 | 检验样本&结果 |  |  |  |  | 判定 | 备注
|  |  |  | 1 | 2 | 3 | 4 | 5
1 | 密度 | 1.2±0.1g/cm3 | 电子天平
2 | 达因值 | ≥32 | 达因笔
3 | 水滴角 | SIP | 水滴角测试仪
4 | 透光率 | SIP | 透光度雾度测试仪
5 | 雾度 | <0.5%
6 | 钢丝绒耐磨 | SIP | 磨擦试验机
7 | 耐磨性 | SIP | 磨擦试验机
8 | 水煮测试 | SIP | 水浴槽
9 | 落球测试 | SIP | 钢球跌落试验机
10 | 弯折测试 | SIP | 圆柱轴
11 | 铅笔硬度 | SIP | 电动铅笔硬度计
12 | 翘曲 | SIP | 塞尺
13 | 保护膜 粘度 | PE绿膜（g/25mm) SIP | 万能拉力测试机
白膜(g/25mm) SIP
四、外包装检验
No. | 检验项目 |  |  |  | 检验结果 |  | 判定 | 备注
1 | 外包装纸箱有无变形、破损，标签是否正确； |  |  |  | 符合 |  | ok
最终判定： þ合格 □不合格
备注 | [6 empty] | 核准 |  | 审核 |  | 检验员
表单号：DB-QA-034
Note on B13: 复合板淋涂才需要该项目
Note on B22: 达因值与水滴角不能共存，根据实际情况选择达因值或水滴角
Note on B28: 仅仅针对复合板淋涂